## 设计构想
|  | KS2R简易顶棚、风道及进出气格栅设计构想书 |  |  | 页 号 | 共 2 页 第 1 页
[5 empty] | 项目名称 | KS2R
[5 empty] | 版 本 | B01
厦门金龙联合汽车工业有限公司 |  |  |  |  | 文件编号
项目 | 开发目标/特性 |  | 技术要求、设计目标及基本结构 | 主要试验项目
1、开发流程：①提供CASS面、A面进行数据外观效果评审； ②制作结构数据； ③提供RP件，实车装配评审； ④提供开模及新开发件清单
KS2R
2、设计目标
1) 美化功能，装饰车身顶盖；
|  |  | 2) 满足乘客区空调引风制冷要求； | GB 8410-2006/JT1095 汽车内饰材料的燃烧特性
|  |  | 3) 顶棚须与周边件搭接匹配，无漏缝等搭接不良问题； | QC/T 15-92汽车塑料制品通用试验方法
QC/T 17-1992 汽车零部件耐候性试验
|  |  | 3、技术要求 | GB/T10125-1997 耐蚀性盐雾实验
1) 外观要求：
① 顶棚为热压成型，易清洗；风道为吹塑件；进出气格栅为注塑件，连接风道（顶蒸）为吸塑件
② 表面应平整，无划伤、折痕、断裂等外观缺陷，；
法规要求 |  |  | ③ 各装配件间应坚固可靠，配合件间（整车装配状态下）配合间隙、断差应均匀，活动件应运动平 稳、限位可靠、启闭灵活、锁止安全，无卡滞现象。
④顶棚上出风格栅叶片调节应顺畅，无卡滞、易脱落问题。
GB 8410 /JT/T 1095 汽车内饰材料的燃烧特性
2）塑件的性能试验要求：
QC T 15 汽车塑料制品通用试验方法 |  |  | ① 耐热性、耐寒性、耐冷热循环、耐湿性、 耐化学物质、耐振动、耐冲击、耐磨损、耐擦伤、耐挥发性及刚性应符合QC/T 15-92《汽车塑料制品通用试验方法》的相关规定和标准。
② 燃烧特性符合GB 8410-2006 《汽车内饰材料的燃烧特性》要求；
③ 耐候性：满足QC/T 17-1992中强化耐光试验相关要求，阳光碳弧耐候试验230h或者紫外线碳弧耐候试验450h，强化试验后达到B级标准。
3）以下图示仅供参考，详细各件清单、预估尺寸、预估重量、材质要求、单车数量详见“零部件清单”。
4、招标技术要求 ① 中标单位须具有顶棚、风道、进出气格栅设计的能力； ② 中标单位须负责A面设计、结构设计等开模前的数据制作； ③ 中标单位须具备顶棚水切割生产的能力。
主要设计改良及讨论项目 |  |  |  | 减轻重量和降低成本管控要点
品管及生产管控要点
1) 零件必须符合造型要求，符合公差表要求；
2) 涂料规格必须符合甲方的技术要求；
3) 零件无缩痕、无银丝、无裂纹、无明显熔接痕等缺陷；
编 制 | 审 核 | 审 定 |  | 4) 样件的外观视觉和光洁度必须符合甲方检验人员的主观要求。
前顶
后顶
顶棚样式仅供参考，需根据车身实际情况全新开发
风道样式仅供参考，需根据车身实际情况全新开发
左前风道
左中风道
左后风道
连接风道

## 零部件清单
| 顶棚、风道及进出气格栅零部件清单 | [6 empty] | 页 号 | 共 2 页 第 2 页
[8 empty] | 项目名称 | KS2R项目
[8 empty] | 版 本 | B01
厦门金龙联合汽车工业有限公司 | [7 empty] | 文件编号
简图 |  | 序号 | 零部件编号 | 零部件中文名称 | 开发 类型 | 分级 | 数量 | 材质 | 料厚 （mm） | 重量（kg） | 尺寸（mm）
|  | 1 | 待申请 | 前段成型顶棚总成,KS2R | 新设 | 1 | 1 | 无纺布+GMT | t3.5 | —— | 1870x1540x340
|  | 2 | 待申请 | 后段成型顶棚总成，KS2R | 新设 | 1 | 1 | 无纺布+GMT | t3.5 | —— | 2117x1462x125
|  | 3 | 待申请 | 导向风道，左侧 | 新设 | 1 | 1 | PE | t1.0 | —— | 160X150X60(大概尺寸)
|  | 4 | 待申请 | 导向风道，右侧 | 新设 | 1 | 1 | PE | t1.0 | —— | 160X150X60(大概尺寸)
|  | 5 | 待申请 | 左前风道，KS2R | 新设 | 1 | 1 | PE | t1.0 | —— | 746X35X170(大概尺寸)
|  | 6 | 待申请 | 左中风道，KS2R | 新设 | 1 | 1 | PE | t1.0 | —— | 1210X35X170(大概尺寸)
|  | 7 | 待申请 | 左后风道，KS2R | 新设 | 1 | 1 | PE | t1.0 | —— | 750X35X170(大概尺寸)
|  | 8 | 待申请 | 右前风道，KS2R | 新设 | 1 | 1 | PE | t1.0 | —— | 746X35X170(大概尺寸)
|  | 9 | 待申请 | 右中风道，KS2R | 新设 | 1 | 1 | PE | t1.0 | —— | 1210X35X170(大概尺寸)
|  | 10 | 待申请 | 右后风道，KS2R | 新设 | 1 | 1 | PE | t1.0 | —— | 750X35X170(大概尺寸)
|  | 11 | 待申请 | 前顶连接风道（蒸发器） | 新设 | 1 | 1 | PP | t1.0 | —— | 350X70X80(大概尺寸)
|  | 12 | 待申请 | 后顶出气格栅 | 新设 | 1 | 1 | ABS | t2.0 | —— | 180X60X35(大概尺寸)
13
14
15
16
17
18
19
20
21
22
23